## Sayfa2
AĞAÇ CİNSİ ve ÖZELLİKLERİ | 420-450kg/m3 yoğunluğa sahip Kuzey Avrupa Çamı. Kullanılan profillerde hiç budak (kuş gözü dahil) olmayacaktır. Bitmiş ürüne ait FSC belgesi olacaktır.
LAMİNASYON ve KÖŞE BİRLEŞİM | Ana profiller RTR şeklinde kesilmiş 3 katman D4 tutkalla birbirine lamine edilerek elde edilir. Köşe birleşimleri çift morsa zıvana ve D4 tutkalla gerçekleştirilir.
PENCERE PROFİLİ | Ekli Dosyada Profil Detayı Mevcuttur. Cam üstü karolaj sistemindeki ahşap çıtanın geldiği yerlerde cam içinde nem alıcıların var olması gerekmektedir. Cam çıtası ana profile klips vasıtasıyla tutturulacaktır.
PENCERE PERVAZLARI | Pencere İç ve Dış kısımlarında bulunan montaj boşluğunu kapatmak için dip çıtası uygulaması yapılacaktır. (Ekli Dosyada Mevcuttur)
İÇ DENİZLİK | İç Denizliklerin genişlikleri fazla olduğundan aynı ağaç cinsinden imal edilmiş olan Marin kontra ile denizlik imal edilecektir.
TUTKAL | Şeffaf elastik, dış ortam koşullarına dayanıklı EN 542 standartlarında ve mükemmel birleştirme mukavemeti sağlayan, formaldehit içermeyen sıvı polimarin niteliktedir.
CAM | 44,2+16HB+4mm Akustik lamine, Low-e.
MEKANİZMA | Avrupa’dan İthal RAL-GL 607/3 – RAL-GL 609/9 sertifikalı Maco veya GU markalı mekanizma ve aksesuar kullanılmaktadır. Pencere kanadının kasaya kilitlenmesini sağlayan ispanyolet sisteminin kanadın 4 tarafını dönmesi ve 4 taraftan kasa ile kanadın birbirini kilitlemesi gerekmektedir. İspanyoletin menteşe tarafına ulaşmadığı durumlarda gizli orta baskı parçası kullanılır. İspanyolet sisteminde bulunan kilitleme aparatları “mantar başlı" ya da kanca tip olmalıdır.
DAMLALIK | Ekli dosyada belirtilen detayda ahşap damlalık kullanılır. Damlalık ana profile klips vasıtasıyla tutturulacaktır.
EMPRENYE ve BOYA | Tüm profiller henüz çatılmadan su bazlı emprenye işlemine tabi tutulmuş olacaktır. Dış ortam koşullarına dayanıklı ithal su bazlı ve esnek REMMERS veya TEKNOS markalı boya kullanılacaktır.
CAM FİTİLİ | Doğrama ana profili ve cam arasında bulunan boşlukta izolasyon için dış ortam şartlarına uygun RAL-RG 161/7 sertifikalı DIN 18540 normlarında ithal WACKER veya SIKA markalı silikon ya da EPDM conta kullanılmalıdır.
FİTİL | Azami sıcaklık değeri – 60 / + 100 ºC, su almaz, hava koşullarına, ışık ve ozona dayanıklı ithal SCHLEGEL marka PU köpük esaslı fitil kullanılacaktır. Üründe bulunan fitil bini sayısı minimum 2 (iki) dir.
MONTAJ | Ürünlerin montajında özel şişen izolasyon bandı kullanılacaktır. İzolasyon bandının iç ve dış kısımlarına TREMCO veya HOFMANN markalı köpük ile dolgu yapılacaktır. Ürünlerin montajında kullanılan silikon yukarıda belirtilen ile aynıdır.
ÜRETİCİ SERTİFİKALARI ve ÜRÜN TEST RAPORLARI | ÜRETİCİYE AİT SERTİFİKALAR CE Sertifikası ISO 9001 KALİTE YÖNETİM SİSTEMİ OHSAS 18001 İŞ SAĞLIĞI VE GÜVENCESİ FSC BELGESİ ÜRÜN TEST RAPORLARI EN 12210 ve EN 12211'e göre rüzgar yükü dayanımı. EN 1027 ve EN 12208'e göre su izolasyonu. EN 1026 ve EN 12207'ye göre hava geçirimi. EN 14351-1 ve EN 14609'a göre kanat kavrama mekanizmasının mukavemeti. EN ISO 10077-1'e göre ısı izolasyonu. EN 14351-1'e göre ses izolasyonu.
DİĞER | Ürünlerin tüm imalat süreçleri DIN 18055 normlarında fabrika ortamında gerçekleştirilmektedir. Doğrama cam ilişkisinde klips kullanılmaktadır; cam çıtalarında herhangi bir bağlantı materyali görünmemektedir.